## Лист1
пенобетонные блоки
8(909) 670 02 70 8(926) 904 2009
6700270@mail.ru www.diamantst.ru
Сертификат РОСС.RU.АГ66.Н07548 от 17.10.2016 по 17.10.2019 г.
|  | Производство - г. Голицыно Московской области | [5 empty] | с 01.08.2018
| № пп | Размер пеноблока (мм) | Плотность пеноблока (кг/куб.м) | Класс прочности на сжатие | Выдерживаемая нагрузка, кг/см2 | Стоимость 1 куб.м, руб. | Стоимость 1 блока, руб. | Количество блоков в 1 м.куб.
Пенобетонные блоки
Блок пенобетонный D400 (теплоизоляционный) - для дома с монолитными колоннами или колоннами из цельного кирпича
| 1 | 200 х 300 х 600 | Д 400 | В 0,75 | 11 | 2850 | 102.518 | 27.8
Блок пенобетонный D500 (теплоизоляционный) - для дома с монолитными колоннами или колоннами из цельного кирпича
| 3 | 200 х 300 х 600 | Д 500 | В 1 | 13 | 2850 | 102.518 | 27.8
Блок пенобетонный армированный (конструкционно-теплоизоляционный) D600 (для дома с деревянными перекрытиями)
| 5 | 200 х 300 х 600 | Д 600 | B 1,5 | 19.5 | 2900 | 104.3165 | 27.8
| 7 | 100 х 300 х 600 | Д 600 | В 1,5 | 19.5 | 3200 | 57.60576 | 55.55
Блок пенобетонный армированный D 700 (конструкционно-теплоизоляционный) - для дома с железобетонными перекрытиями и армопоясом
| 8 | 200 х 300 х 600 | Д 700 | В 2 | 26 | 3000 | 107.9137 | 27.8
| 10 | 100 х 300 х 600 | Д 700 | В 2 | 26 | 3300 | 59.40594 | 55.55
Блок пенобетонный армированный D 800 (конструкционно-теплоизоляционный) - для дома с монолитными перекрытиями и армопоясом
| 11 | 200 х 300 х 600 | Д 800 | В 2 | 26 | 3100 | 111.5108 | 27.8
| 13 | 100 х 300 х 600 | Д 800 | В 2 | 26 | 3400 | 122.3022 | 55.55
Блок пенобетонный армированный D 800 (конструкционно-теплоизоляционный) - для дома с монолитными перекрытиями и армопоясом
| 14 | 200 х 300 х 600 | Д 800 | В 2,5 и выше | от 32 | 3250 | 116.9065 | 27.8
| 16 | 100 х 300 х 600 | Д 800 | В 2,5 и выше | от 32 | 3400 | 122.3022 | 55.55
Блок пенобетонный армированный D 900 (конструкционно-теплоизоляционный) - для дома с монолитными перекрытиями и армопоясом
| 17 | 200 х 300 х 600 | Д 900 | В 3 и выше | от 39 | 3500 | 125.8993 | 27.8
| 19 | 100 х 300 х 600 | Д 900 | В 3 и выше | от 39 | 3700 | 133.0935 | 55.55
Блок пенобетонный армированный D 1000 (конструкционно-теплоизоляционный) - для дома с монолитными перекрытиями и армопоясом
| 17 | 200 х 300 х 600 | Д 1000 | В 4 и выше | от 52 | 3800 | 136.6906 | 27.8
| 19 | 100 х 300 х 600 | Д 1000 | В 4 и выше | от 52 | 4000 | 143.8849 | 55.55
ПРИМЕЧАНИЯ:
1. В манипулятор входит 8 поддонов. В поддоне 40 шт блоков размера 200х300х600
2. Залоговая стоимость поддона 100 рублей
3. В ЕвроКамАЗ входит 20 поддонов плотности D600